## List1
Technický list
Věc: |  |  | SKLUZAVKA ŽLABOVÁ UZAVŘENÁ ø 1200 + VZOREK PERO/DRÁŽKA SPOJ BEZÚDRŽBOVÝ + ZATEPLENÝ VNĚJŠÍ PLÁŠŤ VČETNĚ PŘÍRUB + AUDIOVIZUÁLNÍ EFEKTY
Obr.1. Ilustrční foto - Skluzavka ve žlutém provedení
Vlastnosti materiálu
Materiál nosné části: |  |  | plátno ze skelného vlákna + nenasycená polyesterová pryskyřice dle DIN 18820-GF-UP1/2-M230B-FS
Materiál těsnění spáry svrchní: |  |  | pryskyřice tvrdá + povrch GELCOAT ISO NPG
Materiál těsnění spáry vnitřní: |  |  | vnitřní, speciální těsnění neoprenovou pružnou šňourou ø8mm
Materiál ocelové konstrukce skluzavky: |  |  | S235 JR dle EN 10027-1, žárově pozinkován, dle EN ISO 1461
Materiál konstrukce schodiště: |  |  | S235 dle EN 10027-1, žárově pozinkován, dle EN ISO 1461
Materiál schodišťových stupnic: |  |  | polymerbeton, opatřený protiskluznou úpravou dle DIN EN 13451-1
Materiál izolace tubusu:
Materiál izolace v místě spoje tubusu
Materiál vrchního krytu izolace:
Výsledná hodnota prostupu tepla U |  |  | Skluzavka RR 1200 s izolovanou přírubou má průměrnou hodnotu U 0,55 W/m²K.
Odpovídá normě: |  |  | EN1069-1 a EN1069-2
Typ skluzavky dle normy: |  |  | typ 7
Povrchová úprava žlabu skluzavky: |  |  | povrch užitné plochy lesklý
Jiné vlastnosti
Protiskluz povrchu stupnice: |  |  | osvědčení č. 67491401.001
Bezpečnsot provozu: |  |  | Zpráva nezávislého zkušebního ústavu bude součástí předávácí dokumentace
Výpočty MJ pro spojovací prvky vodních skluzavek podle DIN EN ISO 10211
Výpočty U pro tobogány na základě DIN EN ISO 6946
Výpočet rizika kondenzace ve vodních stěnách na základě EN ISO 13788
Vzorek č. __
Rozměr vzorku detailu bezúdržbového spoje dílu tobogánu:
| délka: | min. 150 mm
| šířka: | min. 150 mm
| výška | dle typu příruby min. 78mm
Obr.1.
Přírubové šroubení - rozměry
Tab.1
Přírubový spoj - rozměry pozn. <…> = rozměry umělohmotných zkušebních míst prověřeny
t1 [mm] | t2 [mm] | t3 [mm] | t4 [mm] | I1 [mm] | I2 [mm] | I3 [mm] | r1 [mm] | r2 [mm]
≥ 6 | 12 | 12 | 10 | ≤ 45 | 80 | 150 | 2.5 | 5
Pozn.: Pokud jsou příruby na zadních stranách z výrobních důvodů šikmé, lze je urovnat pomocí klínových podložek.
Vzorek prokazuje:
a) kvalitu nosného materiálu Laminát DIN 18820-GF-UP1/2-M230B-FS
c) typ přírubového spoje: PERO/DRÁŽKA
d) min. přípustné rozměry příruby t1, t2, t3, t4, v místech měření dle obr.1. a tab.1.
Vzorek obsahuje tyto části a v kvalitě: |  |  | svrchní těsnnění spáry tvrdou pryskyřicí +GELCOAT
vnitřní speciální těsnění pružnou šňourou ø8mm
šestihranný šroub DIN 931 - M10
podložky DIN 9021 - 10,5
klínové podložky (pokud je nutné) DIN 434 - 11
šestihranné matičky DIN 934 - M10
bezpečnostní jistící díly
-12.0' -S.0' 4.0' 0.0' 4.0' 8.0' 12.0' 16.0' 20.0' C
|  | Materiál | Wármeleitfáhigkeit |  |  | Anmerkung
|  | GFK | 0.25 |  | W/mK
|  | Kaiflex | 0.034 |  | W/mK | bei 10 °C mittlerer Temp.
|  | Dichtungen | 0.4 |  | W/mK
|  | Luftspalt | nach EN ISO 6946
|  | PU-Schaum | 0.03 |  | W/mK